## Sheet1
序号 | 信息分类 | 录入字段名称 | 字段说明 | 数据类型 | 是否必填 | 备注（关联生产流程/追溯用途）
1 | 基础批次信息 | 批次编号 | 唯一标识，：工厂代码+年份+月份+掺锰比率（如WT26A01MA） | 文本 | 是 | 系统核心追溯主键，关联后续所有工序数据及电芯条码
2 |  | 产品型号规格 | 圆柱电池型号（如18650/21700）+ 标称容量（如2100mAh）+ 电压等级（如3.7V） | 文本 | 是 | 明确批次对应产品，匹配分选机容量分选规则
3 |  | 生产车间 | 负责该批次生产的车间（如A车间/涂布车间1号线） | 下拉选择生产基层录入，可设定为默选项 | 是 | 区分生产场地，便于现场管理追溯
4 |  | 生产班组 | 当班生产班组（如早班/夜班一组） | 下拉选择生产基层录入，可设定为默选项 | 是 | 责任追溯到班组，便于质量问题定位
5 |  | 计划生产数量 | 该批次计划生产电芯总数量（单位：PCS） | 数字生产基层录入 | 是 | 与喷码机条码序号（0001~N）匹配，校验数据完整性
6 |  | 实际投产日期 | 批次正式投料生产的日期 | 日期选择生产基层录入 | 是 | 追溯生产时间节点，关联后续工序时间
7 | 配料工序参数 | 正极材料型号/批次 | 正极活性物质型号（如NCM811）+ 供应商批次号 | 文本生产基层录入，是否考虑引入条码管理进行扫描录入。 | 是 | 核心物料追溯，
8 |  | 负极材料型号/批次 | 负极活性物质型号（如人造石墨）+ 供应商批次号 | 文本生产基层录入，是否考虑引入条码管理进行扫描录入。 | 是 | 核心物料追溯
9 |  | 粘度及其他记录 | 出料粘度及其他需记录信息 | 文本品质输入 | 是 | 责任追溯，便于投料环节问题定位
10 |  | 投料操作员 | 投料工序当班操作员姓名/工号 | 文本/下拉选择 | 是 | 责任追溯，便于投料环节问题定位
11 | 涂布工序参数 | 涂布机台号 | 涂布设备编号（如TB-003） | 文本/下拉选择 | 是 | 设备状态追溯，关联涂布精度问题
12 |  | 涂布速度 | 涂布过程中极片移动速度（单位：m/min，如3m/min） | 数字生产基层录入 | 是 | 影响极片涂层厚度均匀性，关联容量一致性
13 |  | 涂布厚度（正极/负极） | 正极涂层厚度（如120μm）+ 负极涂层厚度（如130μm） | 数字（带单位）生产基层录入 | 是 | 核心工艺参数，直接影响电芯容量及内阻
14 |  | 面密度(正极/负极) | 单位面积极片的活性物质质量（如200g/m²） | 数字（带单位）生产基层录入 | 是 | 容量一致性关键指标，关联分容环节数据
15 |  | 涂布温度 | 涂布过程中烘箱温度（如80℃） | 数字（带单位）生产基层录入 | 是 | 影响极片干燥效果，关联电芯水分含量及安全性
16 |  | 涂布操作员 | 涂布工序当班操作员姓名/工号 | 文本/下拉选择生产基层录入 | 是 | 责任追溯
17 | 分切工序参数 | 分切机台号 | 分切设备编号（如FQ-005） | 文本/下拉选择 | 是 | 设备状态追溯，关联极片尺寸精度
18 |  | 极片宽度 | 分切后极片实际宽度（如56mm） | 数字（带单位）生产基层录入 | 是 | 影响卷绕对齐度，关联电芯短路风险
19 |  | 极片长度(单节) | 单节电芯对应的极片长度（如800mm） | 数字（带单位）生产基层录入 | 是 | 关联卷绕层数，影响电芯容量
20 |  | 分切速度 | 分切过程中极片移动速度（如5m/min） | 数字（带单位）生产基层录入 | 否 | 辅助工艺参数，影响分切边缘毛刺情况
21 |  | 分切操作员 | 分切工序当班操作员姓名/工号 | 文本/下拉选择生产基层录入 | 是 | 责任追溯
22 | 制片工序 | 极耳材质/规格 | 极耳材料（如镍带/铝带）+ 厚度/宽度（如0.1mm×3mm） | 文本生产基层录入。 | 是 | 关联装配工序，影响电芯导电性能及结构稳定性
23 |  | 极片长度 | 正负极极片长度 | 文本生产基层录入。 | 是
24
25 |  | 极耳焊接拉力 | 正负极极耳焊接拉力 | 文本品质录入 | 是
26 | 卷绕工序参数 | 卷绕机台号 | 卷绕设备编号（如JR-008） | 文本/下拉选择生产基层录入 | 是 | 设备状态追溯
27 |  | 隔膜型号/批次 | 隔膜材质（如PP/PE复合）+ 型号 + 供应商批次号 | 文本生产基层录入，是否考虑引入条码管理进行扫描录入。 | 是 | 关联卷绕工序，影响电芯短路风险及循环寿命
28 |  | 卷绕速度 | 卷绕主轴转速（如300r/min） | 数字（带单位）设置为固定项无需录入。 | 是 | 影响卷绕一致性
29 |  | 卷绕张力 | 极片卷绕时的张力值（如5N） | 数字（带单位） | 是 | 关键参数，影响极片对齐度及电芯结构稳定性
30 |  | 卷芯厚度/直径 | 卷绕后卷芯实际厚度（如18mm）/直径 | 数字（带单位）品质人员录入 | 是 | 匹配外壳尺寸，关联装配工序合格率
31 |  | 卷绕操作员 | 卷绕工序当班操作员姓名/工号 | 文本/下拉选择生产基层录入 | 是 | 责任追溯
32 | 装配工序参数 | 入壳机台号 | 入壳设备编号（如ZP-012） | 文本/下拉选择生产基层录入 | 是 | 设备状态追溯
33 |  | 外壳型号/材质 | 圆柱电池外壳型号（如18650钢壳）+ 材质（如镀镍钢） | 文本生产基层录入 | 是 | 物料追溯
34 |  | 点底焊滚槽一体机 | 设备编号（如ZP-012） | 文本/下拉选择生产基层录入 | 是 | 设备状态追溯
35 |  | 点底焊参数 | 焊接电流、焊针尺寸等参数 | 文本生产基层录入 | 是 | 点底焊接工艺追溯
36 |  | 点底焊拉力 | 点底焊接的拉力记录 | 数字（带单位）品质人员录入拉力数据 | 是 | 点底焊质量管控
37 |  | 滚槽 | 滚槽尺寸记录、透光检查等 | 品质人员录入尺寸数据及文本输入 | 是 | 滚槽质量管控
38 |  | 盖帽型号/批次 | 盖帽规格（如18650防爆盖帽）+ 供应商批次号 | 文本生产基层录入 | 是 | 影响电芯密封性能及防爆安全性
39 |  | 焊接拉力（盖帽/极耳） | 激光焊接盖帽的拉力记录 | 数字（带单位）品质人员录入拉力数据 | 是 | 关联焊接强度，影响电芯导电性能及密封性
40 |  | 装配操作员 | 装配工序当班操作员姓名/工号 | 文本/下拉选择生产基层录入 | 是 | 责任追溯
41 | 注液工序参数 | 注液机台号 | 注液设备编号（如ZY-015） | 文本/下拉选择生产基层录入 | 是 | 设备状态追溯，关联注液量精度
42 |  | 电解液型号/批次 | 电解液品牌型号 + 供应商批次号 | 文本生产基层录入，是否考虑引入条码管理进行扫描录入。 | 是 | 关联注液工序，影响电芯化成效果及安全性
43 |  | 注液量 | 单节电芯电解液注入量（如5.5g） | 数字（带单位）品质人员录入 | 是 | 核心参数，影响电芯容量、循环寿命及安全性
44 |  | 注液环境湿度/温度 | 注液手套箱内露点+ 温度 | 数字（带单位）品质人员录入 | 是 | 影响电解液稳定性，关联电芯水分含量
45 |  | 封口尺寸 | 封口后电芯尺寸 | 数字（带单位）品质人员录入 | 是
46 |  | 清洗电芯 | 清洗液PH值，喷油效果 | 品质人员录入 | 是
47 |  | 注液操作员 | 注液工序当班操作员姓名/工号 | 文本/下拉选择生产基层录入 | 是 | 责任追溯
48 | 化成工序参数 | 化成设备编号 | 化成柜编号（如HC-020） | 文本/下拉选择生产基层录入 | 是 | 设备状态追溯，关联化成曲线精度
49 |  | 化成充放电模版 | 充电电流（如200mA）+ 充电电压上限（如4.2V）+ 截止电流（如80mA）+时间限制（30min） | 文本品质人员录入 | 是 | 核心工艺，影响电芯活性激活及容量发挥
50 |  | 化成温度 | 化成过程中环境温度（如25℃±2℃） | 数字（带单位）品质人员录入 | 是 | 影响化成效率及电芯一致性
51 |  | 化成操作员 | 化成工序当班操作员姓名/工号 | 文本/下拉选择生产基层录入 | 是 | 责任追溯
52 | 分容工序参数 | 分容设备编号 | 分容柜编号（如FR-025） | 文本/下拉选择生产基层录入 | 是 | 设备状态追溯，关联分容数据准确性
53 |  | 分容充放电模版 | 充电电流（如1000mA）+ 充电电压上限（如4.2V）+ 截止电流（如80mA）+时间限制（200min）放电电流如1000mA）+ 放电电压下限（如2.75V）+时间限制（130min） | 文本品质人员录入 | 是 | 核心参数
54 |  | 分容温度 | 分容过程中环境温度（如25℃±2℃） | 数字（带单位）品质人员录入 | 是 | 影响容量测试准确性，关联分选精度
55 |  | 容量分级标准 | 分容后容量分级区间（如A档：2000-2030mAh；B档：2030-2060mAh） | 文本品质人员录入 | 是
56 |  | 分容操作员 | 分容工序当班操作员姓名/工号 | 文本/下拉选择生产基层录入 | 是 | 责任追溯
57 | OCV筛选/分选参数 | OCV测试设备编号 | OCV测试机/分选机编号（如OCV-030） | 文本/下拉选择生产基层录入 | 是 | 设备状态追溯，关联电压、内阻测试精度
58 |  | OCV测试电压范围 | 合格电压区间（如3.950V-3.955V，,3955V-3.960V）等多个档次 | 文本生产基层录入 | 是 | 筛选不合格电芯，关联追溯时的电压数据
59 |  | 内阻合格范围 | 合格内阻区间（如20-23mΩ）等多个档次 | 文本生产基层录入 | 是 | 筛选不合格电芯，关联追溯时的内阻数据
60 |  | 分选机容量设定范围 | 该批次实际分选的容量区间（如2000-2030mAh） | 文本生产基层录入 | 是 | 与分容分级标准对应，作为电芯容量追溯依据
61 |  | 筛选/分选操作员 | 筛选/分选工序当班操作员姓名/工号 | 文本/下拉选择生产基层录入 | 是 | 责任追溯
62 | 质量管控信息 | 各工序质检结果 | 每道工序质检结论（合格/不合格）+ 不合格数量/原因 | 文本/下拉选择品质人员录入 | 是 | 质量追溯核心，关联不合格批次处理流程
63 |  | 质检人员 | 各工序质检人员姓名/工号（可按工序分别录入） | 文本/下拉选择品质人员录入 | 是 | 质量责任追溯
64 |  | 异常处理记录 | 批次生产过程中异常情况（如设备故障、参数偏差）及处理措施 | 多行文本品质人员录入 | 否 | 便于后续质量问题复盘分析
65 | 关键材料仓库 | 正极材料 | 录入合格入仓材料批次号 | 文本/下拉选择仓库人员录入 | 是 | 用于管控不合格品流入产线
66 |  | 负极材料 | 录入合格入仓材料批次号 | 文本/下拉选择仓库人员录入 | 是 | 用于管控不合格品流入产线
67 |  | 电解液 | 录入合格入仓材料批次号 | 文本/下拉选择仓库人员录入 | 是 | 用于管控不合格品流入产线
68 |  | 隔膜 | 录入合格入仓材料批次号 | 文本/下拉选择仓库人员录入 | 是 | 用于管控不合格品流入产线
69 |  | 外壳/盖帽 | 录入合格入仓材料批次号 | 文本/下拉选择仓库人员录入 | 是 | 用于管控不合格品流入产线
70 | 其他补充信息 | 备注说明 | 批次相关的其他特殊信息（如工艺变更、客户特殊要求等） | 多行文本 | 否 | 灵活补充，适配个性化追溯需求